## Sayfa1
Property/Name |  | AFSCONNECTOR [PVC] GREY | AFSCONNECTOR [PVC] BLACK | AFSCONNECTOR [PVC] ATEX | AFSCONNECTOR [PU] GREY | AFSCONNECTOR [PU] BLACK | AFSCONNECTOR [NEOPRENE] BLACK | AFSCONNECTOR [SILICONE] GREY | AFSCONNECTOR [CANVAS] GREEN | AFSCONNECTOR [PU FORTE] GREY | AFSCONNECTOR [NEOPRENE FORTE] BLACK | AFSCONNECTOR [FIREFIGHTING] | AFSCONNECTOR [NEOPRENE] INOX | AFSCONNECTOR [PVC] INOX | AFSCONNECTOR[SILICONE] INOX | AFSCONNECTOR[FIREFIGHTING] INOX | AFSCONNECTOR[PVC-ATEX] INOX
Kod |  | 1529061 | 1529068 | 1529077 | 1529067 | 1529066 | 1529064 | 1529063 | 1529062 | 1529071 | 1529072 | 1529074 | 1529078 | 1529070 | 1529080 | 1529081 | 1529082
Sac |  | Galvaniz Kaplı Çelik | Galvaniz Kaplı Çelik | Galvaniz Kaplı Çelik | Galvaniz Kaplı Çelik | Galvaniz Kaplı Çelik | Galvaniz Kaplı Çelik | Galvaniz Kaplı Çelik | Galvaniz Kaplı Çelik | Galvaniz Kaplı Çelik | Galvaniz Kaplı Çelik | Galvaniz Kaplı Çelik | Paslanmaz Çelik | Paslanmaz Çelik | Paslanmaz Çelik | Paslanmaz Çelik | Paslanmaz Çelik
Ana Kumaş |  | Polyester | Polyester | Polyester | Cam Elyaf | Cam Elyaf | Cam Elyaf | Cam Elyaf | Kotton | Cam Elyaf | Cam Elyaf | Silika | Cam Elyaf | Polyester | Cam Elyaf | Silika | Polyester
Kaplama |  | PVC (İki Yüzü) | PVC (İki Yüzü) | PVC (İki Yüzü) | PU (İki Yüzü) | PU (İki Yüzü) | Neopren (İki Yüzü) | Silikon (İki Yüzü) | Kimyasal Kaplama | PU (İki Yüzü) | Neopren (İki Yüzü) | PU (Tek Yüzü) | Neopren (İki Yüzü) | PVC (İki Yüzü) | Silikon (İki Yüzü) | PU (Tek Yüzü) | PVC (İki Yüzü)
Birim Ağırlık (g/m²) |  | 550 | 550 | 550 | 480 | 480 | 630 | 560 | - | 810 | 880 | 660 | 630 | 550 | 560 | 660 | 550
Kalınlık (mm) |  | 0.45 | 0.45 | 0.45 | 0.45 | 0.45 | 0.45 | 0.43 | - | 0.7 | 0.72 | 0.57 | 0.45 | 0.45 | 0.43 | 0.57 | 0.45
Renk |  | Gri | Siyah | Siyah | Gri | Siyah | Siyah | Gri | Yeşil | Gri | Siyah | Altın/Gri | Siyah | Gri | Gri | Altın/Gri | Siyah
Sıcaklık Dayanımı |  | -30ºC/ +70ºC | -30ºC/ +70ºC | -30ºC/ +70ºC | -30ºC/ +100ºC | -30ºC/ +100ºC | -30ºC/ +100ºC | -30ºC/ +260ºC | +80ºC | -30ºC/ +100ºC | -30ºC/ +100ºC | 900ºC'ye kadar | -30ºC/ +100ºC | -30ºC/ +70ºC | -30ºC/ +260ºC | 900ºC'ye kadar | -30ºC/ +70ºC
Alev Dayanımı |  | Yanmaz Katkılı | Yanmaz Katkılı | Yanmaz Katkılı | Yanmaz Katkılı | Yanmaz Katkılı | Yanmaz Katkılı | Yanmaz Katkılı | - | Yanmaz Katkılı | Yanmaz Katkılı | Yanmaz Katkılı | Yanmaz Katkılı | Yanmaz Katkılı | Yanmaz Katkılı | Yanmaz Katkılı | Yanmaz Katkılı
Kumaş Çekme Dayanımı | Çözgü | 1716 N/5cm | 1716 N/5cm | 1716 N/5cm | 3400 N/5cm | 3400 N/5cm | 3500 N/5cm | 2400 N/5cm | - | - | - | 1200 (N/inch) | 3500 N/5cm | 1716 N/5cm | 2400 N/5cm | 1200 (N/inch) | 1716 N/5cm
| Atkı | 1493 N/5cm | 1493 N/5cm | 1493 N/5cm | 3100 N/5cm | 3100 N/5cm | 2900 N/5cm | 1900 N/5cm | - | - | - | 1000(N/inch) | 2900 N/5cm | 1493 N/5cm | 1900 N/5cm | 1000(N/inch) | 1493 N/5cm
Ateşe Tepki |  | UL 723 | UL 723 |  | M0 UL 723 NFPA 701 (Formerly UL 214) F-400 (400 ºC /2 saat) | M0 UL 723 NFPA 701 (Formerly UL 214) F-400 (400 ºC /2 saat) | UL 723 NFPA 701 (Formerly UL 214) | F-400 (400 ºC /2 saat) | - | - | - | - | UL 723 NFPA 701 (Formerly UL 214) |  | F-400 (400 ºC /2 saat) | -