## Sayfa1
FORM NO : LAB.FRM.31 / 06.03.2015 / Rev. 0
| BİRİM : SERTİFİKASYON |  | DÖNEM: | SAYFA NO:
SICAKLIK DAYANIM TESTİ RAPORU
Tarih | 2015-03-11
Rapor Kodu | 110315.COMBI.01
Ürün | COMBIAFS
Çap | Ø127 mm
Boy | 1 m
Test Sonucu
Süre(dk) | Giriş Sıcaklığı (˚C) | Çıkış Sıcaklığı (˚C) | Fotoğraf No. | Değerlendirme
0 | - | - | 1-2 | Numune 150ºC giriş sıcaklığında 4 saat test edildi. Deney başında ve sonunda numune fotoğraflandı. PVC kaplamada herhangi bir bozulma görülmedi. Numunede açılma ve yırtılma gözlemlenmedi.
60 | 152 | 114
120 | 150 | 113
180 | 151 | 114
240 | 148 | 112
FOTOĞRAFLAR
1 |  |  |  | 2