## Sayfa1
FORM NO : LAB.FRM.31 / 06.03.2015 / Rev. 0
|  | BİRİM : SERTİFİKASYON |  | DÖNEM: |  | SAYFA NO:
SICAKLIK DAYANIM TESTİ RAPORU
| Tarih | 2015-08-26
| Rapor Kodu | 260815.POLY.01
| Ürün | POLYAFS
| Çap | Ø127 mm
| Boy | 1 m
Test Sonucu
| Süre(dk) | Giriş Sıcaklığı (˚C) | Çıkış Sıcaklığı (˚C) | Fotoğraf No. | Değerlendirme
| 0 | - | - | 1 | Numunenin giriş sıcaklığı 120ºC'ye ayarlandı ve 4 saat test edildi. Saat başı numune fotoğraflandı. Deney sonunda numunede herhangi bir bozulma, açılma ve yırtılma gözlemlenmedi.
| 60 | 122 | 97 | 2
| 120 | 122 | 97 | 3
| 180 | 121 | 95 | 4
| 240 | 122 | 96 | 5
FOTOĞRAFLAR
1
2
3
4